## Hoja1
ANEXO II
Artículo: Pantalones, Camisas manga larga, kepis
Colores: Azul, Beige, Negro, Ocre, Gris.
DESCRIPCIÓN |  | VALOR DE REFERENCIA | NORMA PARA LA DETERMINACIÓN
Material | Composición | Poliéster entre 63% y 67% y Algodón entre 37% y 33%. | AATCC 20
| Ligamento | RIP-STOP | PEC.TEX.073
| Repelencia a agua (Spry Test) | SE CONSIDERA MAYOR VALOR | AATCC 22
Solidéz del Color | A la luz: | Mayor o igual 4-5 | AATCC 16-3
| Al lavdo a 40ºC | Mayor o igual 4-5, en todas las fibras. Cambio de color mayor a 4 | AATCC 61
| A la transpiración ácida | Mayor o igual 4-5, en todas las fibras. Cambio de color mayor a 4 | AATCC 15
| Al frote seco | Mayor o igual 3-4 | AATCC 8
| Al frote húmedo colores oscuros | Mayor o igual 3 | AATCC 8
| Al frote húmedo colores claros | Mayor o igual 4 | AATCC 8
Encogimiento | Encogimiento Urdimbre | menor o igual al 2% | AATCC 96
| Encogimiento Trama | menor o igual al1% | AATCC 96
Artículo: Pantalones, Camisas manga larga, kepis
Colores: Pixelado
DESCRIPCIÓN |  | VALOR DE REFERENCIA | NORMA PARA LA DETERMINACIÓN
Material | Composición | Poliéster entre 43% y 47% - Algodón entre 57% y 53% | AATCC 20
| Ligamento | RIP-STOP | PEC.TEX.073
| Repelencia a agua (Spry Test) | SE CONSIDERA MAYOR VALOR | AATCC 22
Solidéz del Color | A la luz: | Mayor o igual 4-5 | AATCC 16-3
| Al lavdo a 40ºC | Mayor o igual 4-5, en todas las fibras. Cambio de color mayor a 4 | AATCC 61
| A la transpiración ácida | Mayor o igual 4-5, en todas las fibras. Cambio de color mayor a 4 | AATCC 15
| Al frote seco | Mayor o igual 3-4 | AATCC 8
| Al frote húmedo colores oscuros | Mayor o igual 3 | AATCC 8
| Al frote húmedo colores claros | Mayor o igual 4 | AATCC 8
Encogimiento | Encogimiento Urdimbre | menor o igual al 2% | AATCC 96
| Encogimiento Trama | menor o igual al1% | AATCC 96
Artículo: Camperas en TELA REPELENTE
Colores: Azul, Negro, Beige, Gris
DESCRIPCIÓN |  | VALOR DE REFERENCIA | NORMA PARA LA DETERMINACIÓN
TELA EXTERIOR DE CAMPERA
Material | Composición | Poliéster entre 63% y 67% y Algodón entre 37% y 33%. | AATCC 20
| Ligamento | RIP-STOP | PEC.TEX.073
| Repelencia a agua (Spry Test) | SE CONSIDERA MAYOR VALOR | AATCC 22
Solidéz del Color | A la luz: | Mayor o igual 4-5 | AATCC 16-3
| Al lavdo a 40ºC | Mayor o igual 4-5, en todas las fibras. Cambio de color mayor a 4 | AATCC 61
| A la transpiración ácida | Mayor o igual 4-5, en todas las fibras. Cambio de color mayor a 4 | AATCC 15
| Al frote seco | Mayor o igual 3-4 | AATCC 8
| Al frote húmedo colores oscuros | Mayor o igual 3 | AATCC 8
| Al frote húmedo colores claros | Mayor o igual 4 | AATCC 8
Encogimiento | Encogimiento Urdimbre | menor o igual al 2% | AATCC 96
| Encogimiento Trama | menor o igual al1% | AATCC 96
FORRO DE CAMPERA
Solidéz del Color | Al lavdo a 40ºC | Mayor o igual 4-5, en todas las fibras. Cambio de color mayor a 4 | AATCC 61
| A la transpiración ácida | Mayor o igual 4-5, en todas las fibras. Cambio de color mayor a 4 | AATCC 15
FORRO DESMONTABLE
Solidéz del Color | Al lavdo a 40ºC | Mayor o igual 4-5, en todas las fibras. Cambio de color mayor a 4 | AATCC 61
| A la transpiración ácida | Mayor o igual 4-5, en todas las fibras. Cambio de color mayor a 4 | AATCC 15
Artículo: Camisas manga corta
Colores: Azul, Beige, Negro y Ocre
DESCRIPCIÓN |  | VALOR DE REFERENCIA | NORMA PARA LA DETERMINACIÓN
Material | Composición | Poliéster entre 63% y 67% y Algodón entre 37% y 33%. | AATCC 20
| Ligamento | RIP-STOP | PEC.TEX.073
| Repelencia a agua (Spry Test) | SE CONSIDERA MAYOR VALOR | AATCC 22
Solidéz del Color | A la luz: | Mayor o igual 4-5 | AATCC 16-3
| Al lavdo a 40ºC | Mayor o igual 4-5, en todas las fibras. Cambio de color mayor a 4 | AATCC 61
| A la transpiración ácida | Mayor o igual 4-5, en todas las fibras. Cambio de color mayor a 4 | AATCC 15
| Al frote seco | Mayor o igual 3-4 | AATCC 8
| Al frote húmedo colores oscuros | Mayor o igual 3 | AATCC 8
| Al frote húmedo colores claros | Mayor o igual 4 | AATCC 8
Encogimiento | Encogimiento Urdimbre | menor o igual al 2% | AATCC 96
| Encogimiento Trama | menor o igual al1% | AATCC 96